## 3802A1-硫酸1系製造日誌(直)
Tag NO | 項目 | 管理值 | 單位 | 20240530 0100 | 20240530 1700 | 20240531 0200 | 20240531 1700
SA0FC0105 | GSO3量 | <351 | Nm3/h | 0 | Ng | 0 | Ng
SA0TI0101 | SO3 液化系SO3溫度 | 40~44 | ℃ | 43 | 42.8 | 43.1 | 42.8
SA0TI0104 | SO3 液化系受入 G-SO3溫度 | 75~110 | ℃ | 88.8 | 91 | 90.5 | 91.8
SA0TI0109 | SO3 液化系SO3COND溫度 | 39~45 | ℃ | 42.4 | 42.5 | 42.6 | 42.6
SA0TC0140 | SO3 液化系E0141出口溫水溫度 | 32~40 | ℃ | 35.5 | 35.5 | 35.9 | 35.5
SA0TI0141 | SO3 液化系E0141入口溫水溫度 | 30~35 | ℃ | 31.5 | 31.7 | 31.7 | 31.6
SA0LI0101 | SO3 液化系L-SO3 TANK液位 | 50~85 | % | 80 | 80.3 | 80.2 | 81.2
SA0TI0111 | SO3 蒸發系SO3蒸發器溫度 | 40~50 | ℃ | 44.5 | 44.5 | 44.6 | 44.6
SA0TC0112 | SO3 蒸發系濃硫酸循環溫度 | 55~75 | ℃ | 61.8 | 61.8 | 61.7 | 61.8
SA0PI0111 | SO3 蒸發系SO3蒸發器壓力 | 0~200 | mmH2O | 11 | 16 | 12 | 13
SA0FS0101 | SO3 蒸發系蒸發器往SO3流量 |  | L/h | 328.8 | 326.2 | 327.4 | 327.1
SA0FS0102 | SO3 蒸發系恒誼化送流量 |  | m3/h | 1.609 | 1.636 | 1.603 | 1.601
SA0FC0105MV | GSO3量MV值 | 0~100 | % | 32 | 32.5 | 39.3 | 31
SA0FC0112 | SO3 蒸發系100SA循環流量 |  | m3/h | 15.01 | 15.02 | 15 | 15.01
SA0LI0110 | SO3 蒸發系濃硫酸循環TANK液位 | 50~62 | % | 59.2 | 59.5 | 59.2 | 61
SA0LC011A | SO3 蒸發系SO3蒸發器液面1 | 45~60 | % | 50 | 50.1 | 50 | 50
SA0LI011B | SO3 蒸發系SO3蒸發器液面2 | 45~60 | % | 50.3 | 50.1 | 50.2 | 49.9
SA0A-B | SO3 蒸發系SO3蒸發器液面差 |  | % | -0.3 | 0 | -0.2 | -0.1
SA0TC0114 | 吸收系吸收塔循環溫度 | 65~88 | ℃ | 78.8 | 79.2 | 78.7 | 79.1
SA0PI0112 | 吸收系吸收塔塔頂壓力 | 0~160 | mmH2O | 59 | 65 | 61 | 74
SA0FC0114 | 吸收系吸收塔循環流量 |  | m3/h | 20.11 | 20.11 | 20.12 | 20.11
SA0LI0112 | 吸收系吸收塔液面 | 40~70 | % | 55.9 | 54.9 | 57.1 | 56.2
SA0TI0113 | 吸收系吸收塔下方溫度 | 85~96 | ℃ | 91.8 | 92.2 | 91.9 | 92.3
SA0FC0115 | 吸收系吸收塔補給水流量 |  | L/h | 131.8 | 119.9 | 128.5 | 118.1
SA0AC0111 | 吸收系吸收塔循環濃度 | 97~98 | % | 97.56 | 97.57 | 97.55 | 97.55
SA0TI0115 | PURGE系PURGE TANK溫度 | 25~50 | ℃ | 43 | 44.2 | 44.1 | 45.2
SA0TI0117 | PURGE系除害塔出口溫度 | 20~50 | ℃ | 38.8 | 40.8 | 40.4 | 41.5
SA0FC0117 | PURGE系除害塔循環流量 | 0.8~1.8 | m3/h | 1.702 | 1.7 | 1.702 | 1.7
SA0LC0111 | PURGE系PURGE TANK液位 | 40~60 | % | 46 | 46 | 45.9 | 45.9
SA0FC0113 | PURGE系稀釋濃硫酸流量 | 0.5~2.6 | m3/h | 1.6 | 1.599 | 1.598 | 1.603
SA0FC0111 | PURGE系SO3 PURGE流量 |  | L/h | 38.1 | 38.2 | 41.5 | 38.6
SA0LC0113 | 脫SO2系中間TANK液位 | 30~60 | % | 40 | 40 | 40.1 | 40.1
SA0FC0116 | 脫SO2系脫SO2往CAP流量 |  | Nm3/h | 75 | 75 | 75 | 75.2
SA0TC0116 | 脫SO2系製品COOLER溫度 | 30~45 | ℃ | 34.9 | 34.5 | 34.9 | 35.2
SA0TI0160 | UTT系吸收塔下方溫度 |  | ℃ | NG | Ng | NG | Ng
SA0TI0150 | UTT系FCU室溫度 | <28 | ℃ | 24.2 | 25.1 | 24.8 | 25.3
SA0LC0141 | UTT系冷水塔液面 | 80~99 | % | 99.4 | 99.3 | 99.1 | 99
SA0TC0143 | UTT 系冷水塔溫度 |  | ℃ | 32.1 | 32.1 | 32 | 32
SA0T-0121ALG | 製品系T-0121A液位 |  | % | 22.6 | 52.2 | 14 | 38.7
SA0T-0121BLG | 製品系T-0121B液位 |  | % | 90.3 | 52.6 | 51.6 | 51.6
SA0FC0113TODAYINVOL | 受入硫酸量今日積算值 |  | m3
SA0FC0113USEDVOL | 受入硫酸量使用量 |  | m3
SA0FS0102TODAYOTVOL | 支出硫酸量今日積算值 |  | m3
SA0FS0102USEDVOL | 支出硫酸量使用量 |  | m3
SA0RECYCVOL | 回收量－ |  | m3
SA0PRODTANK1VDI | 製品TANK1在庫差＋ |  | m3
SA0PRODTANK2VDI | 製品TANK2在庫差＋ |  | m3
SA0FILLVOL | 充填量－ |  | m3
SA0PRODVOL | 生產量計 |  | m3
SA0TODAYSTOCKVOL | 今日在庫 |  | m3
SA0INPUTTANK | 受入TANK
巡檢人員
主任簽核
主任備註
主管簽核
主管備註
|  |  | 巡檢人員 | 劉益旻 | 劉財君 | 黃俊灝 | 劉財君
|  |  | 主任簽核 |  | 彭士軒 |  | 彭士軒
主任備註
|  |  | 主管簽核 |  | 彭士軒 |  | 彭士軒
主管備註

## 修改履歷
|  | 修前 | 修前 | 修前 |  | 修後 | 修後 | 修後 |  | SOP: QSELMF3033-002
日期 | Tag NO | 項目 | 管理值 | 單位 | Tag NO | 項目 | 管理值 | 單位 | 說明 | 版次
20201126 | SA0TC0116 | 脫SO2系製品COLLER溫度 | 30~45 |  |  | 脫SO2系製品COOLER溫度 |  |  |  | -
20210118 | SA0FC0113YESTINVOL | 受入硫酸量昨日積算值 |  | m3 | 刪除此項目 |  |  |  |  | -
20210118 | SA0FS0102YESTOTVOL | 支出硫酸量昨日積算值 |  | m3 | 刪除此項目 |  |  |  |  | -
20210118 | SA0YESTSTOCKVOL | 昨日在庫 |  | m3 | 刪除此項目 |  |  |  |  | -
20210118 | SA0TIME | 時間 |  |  | 刪除此項目 |  |  |  |  | -
20220613 | SA0T-2121BLG | 製品系T-2121B液位 |  | % | SA0T-0121BLG | 製品系T-0121B液位 |  | % | 筆誤修正 | -
20230111 | SA0TC0114 | 吸收系吸收塔循環溫度 | 65~80 | ℃ | SA0TC0114 | 吸收系吸收塔循環溫度 | 65~88 | ℃ | 統計後修正 | A3
20230111 | SA0LI0112 | 吸收系吸收塔液面 | 40~60 | % | SA0LI0112 | 吸收系吸收塔液面 | 40~70 | % | 統計後修正 | A3
20230111 | SA0LC0141 | UTT系冷水塔液面 | 80~95 | % | SA0LC0141 | UTT系冷水塔液面 | 80~99 | % | 統計後修正 | A3
20230130 |  |  |  |  | SA0FC0105 | GSO3量 | <351 | Nm3/h | 追加 | A3
20240520 | SA0FC0111 | SO3 蒸發系SO3蒸發器拔出流量 |  | L/h | SA0FC0111 | SO3 蒸發系SO3蒸發器拔出流量 |  | L/h | 與[SA0FC0111 PURGE系SO3 PURGE流量]重複, 故刪除此列
20240520 |  |  |  |  | SA0FC0105MV | GSO3量MV值 | 0~100 | % | 追加此列